## Лист1
Система маркировки абразивного инструмента
Тип | Размер | Марка | Зернистость | Твердость | Структура | Тип | Рабочая | Класс | Класс
|  | шлиф- |  |  |  | связки | скорость | точности | неуравн.
материала
1 | 500x63x305 | 25A | 40П | CM2 | 6 | K | 35 | A | 2
Тип
1 | Прямой профиль
2 | Кольцевые
3 | Конический профиль
4 | Двухсторонний конический профиль
5 | С выточкой
6 | Чашечные цилиндрические
7 | С двухсторонней выточкой
11 | Чашечные конические
12, 14 | Тарельчатые
23 | С конической выточкой
26 | С двухсторонней конической выточкой
36 | С запрессованными крепежными элементами
5C | Трапециевидные
6C | Специальные
Размер (D x T x H)
D | Наружный диаметр
T | Высота
H | Диаметр посадочного отверстия
Марка шлифматериала
13A, 14A | Нормальный электрокорунд
25A | Белый электрокорунд
53C, 54C | Чёрный карбид кремния
63C, 64C | Зелёный карбид кремния
Зернистость
Крупная | Средняя | Мелкая
200 | 50 | 12
160 | 40 | 10
125 | 32 | 8
100 | 25 | 6
80 | 20
63 | 16
Содержание основной фракции в зерне:
Н — нормальное
П — повышенное
Твёрдость
31, 33 | Средняя
35, 37 | Средне твёрдая
37, 39 | Твёрдая
39 | Весьма твёрдая
41 | Чрезвычайно твёрдая
BM1, BM2 | Весьма мягкая
M1, M2, M3 | Мягкая
CM1, CM2 | Средне мягкая
C1, C2 | Средняя
CT1, CT2, CT3 | Средне твердая
T1, T2 | Твёрдая
BT1, BT2 | Весьма твёрдая
ЧТ1, ЧТ2 | Чрезвычайно твердая
Структура
1–2 3–4 | Закрытая
5–6–7 | Средняя
8–9–10 | Открытая
Тип связки
К | Керамическая
Б | Бакелитовая
Рабочая скорость
Тип | Рабочая скорость, м/с.
1 | 30, 35, 40, 50, 60
4 | 30, 35, 40, 50, 60
36, 2 | 25, 30, 35
6, 11, 12, 14 | 20, 25, 30
прочие круги | 15, 25, 30, 35, 50
Класс точности
AA
A
Б
Класс неуравновешанности
1
2
3
4
Выбор абразивного материала
Характеристика обрабатываемого материала и выполняемой операции |  |  |  | Марка абразивного материала
|  |  |  | 13А | 14А | 25А | 53С | 54С | 63С | 64С
Обработка материалов с высоким сопротивлением разрыву. Это — обдирка стальных отливок, поковок, проката, сталистых высокопрочных и отбеленных чугунов, ковкого чугуна, получистовая обработка различных деталей машин из углеродистых и легированных сталей в н |  |  |  | • | •
Обработка закаленных деталей из углеродистых, быстрорежущих и нержавеющих сталей, хромированных и нитрированных поверхностей. | [5 empty] | •
Обработка тонких деталей и инструментов, когда отвод тепла образующегося при шлифовании затруднен (штампы, зубья, шестерни, резьбовой инструмент, тонкие ножи, лезвия, стальные резцы, сверла, деревообрабатывающие ножи и т.п.), | [5 empty] | •
Обработка деталей (плоское внутреннее и профильное шлифование) с большой площадью контакта между кругом и обрабатываемой деталью, сопровождающаяся обильным теплообразованием. Отделочное шлифование (хонингование, суперфиниширование и т.д.). | [5 empty] | •
Обработка твердых материалов с низким сопротивлением разрыву (чугун, бронзовое и латунное литье, твердые сплавы, драгоценные камни, стекло, мрамор, гранит, фарфор, твердый каучук, кости и т.п.), а также очень вязких материалов (жаропрочных сталей, сплавов | [6 empty] | • | • | • | •
Выбор инструмента по твердости
Вид обработки |  |  |  | Степень твердости инструмента
|  |  |  | ВТ1-ЧТ1 | СТ2-Т2 | С2-СТ2 | С1-СТ1 | С2-СТ2 | СМ1-С2 | С1-С2 | СМ1-СМ2 | M2-CM2 | M2-M3
Правка абразивных инструментов, шлиф. шариков, шарикоподшипников. |  |  |  | •
Обдирочные операции, ведущиеся вручную (обработка крупных отливок и поковок). Круглое наружное шлифо- вание методом врезания при необходимости сохранения профиля круга (обработка шеек коленчатых валов). Бесцентровое шлифование ведущими кругами, хонингован |  |  |  |  | •
Предварительное круглое наружное и бесцентровое шлифование сталей (преимущественно незакаленных), ковкого чугуна. | [5 empty] | •
Плоское шлифование сегментами и кольцевыми кругами, хонингование и резьбошлифование кругами на бакелитовой связке. | [6 empty] | •
Профильное шлифование, обработка прерывистых поверхностей. хонингование и резьбошлифование кругами на бакелитовой связке. | [7 empty] | •
Чистовое и комбинированное круглое, наружное бесцентровое и внутреннее шлифование стали, плоское шлифование периферией круга, резьбошлифование деталей с крупным шагом. | [8 empty] | •
Заточка режущего инструмента
Вручную. | [9 empty] | •
С механической или автоматической подачей. | [10 empty] | •
Плоскошлифование торцом круга. | [11 empty] | •
Заточка и доводка режущего инструмента, оснащенного твердым сплавом, шлифование трудно обрабатываемых специальных сплавов. | [12 empty] | •
Выбор связки абразивного инструмента
Керамическая связка |  |  | Бакелитовая связка
Инструмент на керамической связке применяют для всех видов шлифования, кроме обдирки (из-за хрупкости связки), разрезки и прорезки узких пазов, плоского шлифования сегментными кругами, шлифования желобов колец шарикоподшипников. Инструмент на керамической |  |  | Инструмент на бакелитовой связке применяют для грубых обдирочных работ, выполняемых вручную и на подвесных станках, плоском шлифовании торцом круга, отрезке и прорезке пазов, заточке инструментов. при обработке тонких изделий, где опасен прижег. Недостато
Выбор структуры круга
Вид обработки |  |  |  | № структуры
|  |  |  | 1–3 | 3–4 | 5–6 | 7–9 | 8–10
Чистовая обработка твердых и хрупких материалов при больших давлениях. |  |  |  | •
Фасонное шлифование при необходимости сохранить профиль круга, шлифование при больших, а также переменных нагрузках, отрезке. |  |  |  |  | •
Круглое наружное шлифование, бесцентровое шлифование, плоское шлифование периферией круга и заточка инструмента. | [5 empty] | •
Плоское шлифование торцом круга, внутреннее шлифование. | [6 empty] | •
Шлифование и заточка инструментов. | [7 empty] | •
Резьбошлифование мелкозернистыми кругами. | [7 empty] | •
Выбор зернистости круга
Вид обработки |  |  |  | № структуры
|  |  |  | 1–3 | 3–4 | 5–6 | 7–9 | 8–10
Обдирочные операции с большой глубиной резания, зачистка заготовок, отливок, поковок, штамповочных изделий. Обработка материалов, которые вызывают заполнение пор и засаливание его поверхности (латунь, медь, алюминий и т.д.), а также при большой площади ко |  |  |  | •
Плоское шлифование торцом круга, заточка средних и крупных резцов, правка абразивного инструмента, отрезка. |  |  |  |  | •
Предварительное и комбинированное шлифование (предварительное и окончательное шлифование выполняется без съема изделия со станка), заточка режущего инструмента. | [5 empty] | •
Чистовое шлифование, обработка профильных поверхностей, заточка мелкого инструмента, шлифование крупных материалов. | [6 empty] | •
Отделочное шлифование, доводка твердых сплавов и режущего инструмента, предварительное хонингование, заточка тонких лезвий. | [7 empty] | •